## 2020.11.5 工程提供最新资料
東 莞 頂 鈞 塑 膠 模 具 有 限 公 司
Mibtech Plastic & Molds Co., Ltd. (China)
BOXER產品信息表
序 號 | 客戶 名稱 | 產品 機種 | 零件 名稱 | 客戶料號 | 成品料號 | 半成品料号 | 模具編號 | 零件 圖片 | P3问题点 | NPRR试产问题点 | 对策 | 材料 牌號 | 材料 編號 | 吸塑盒 | 保护膜 | 油漆油墨 | 材料 顏色 | 配色 類型 | 配色 品號 | 材料 價格 U$/kg | 水口料號 | 滲水 口比 率% | 零件目标单重 | 零件 單重 (G) | 產出 水口 重G | 型腔 數量 (穴) | 設備 型號 噸位 | 成型 輔助 說明 | 成型 週期 (S) | 注塑 損耗 率 | 顶钧新费含税价13% | 裝箱 數量 PCS | 二次 加工 噴油 | 二次 加工 移印 | 二次 加工 鐳雕 | 二次 加工 裝配 | 二次 加工 其它 | 產品 項目 階段 | 更新 日期 | 備註
1 | PRIVORO | BOXER | OUTER_SHELL_BOTTOM | PVBX-3000-001 | 146363130005A | 246363010202A | 3516 |  | 1.进胶点喷漆烧胶 2.产品反面喷漆飞油 3.搭桥本应完好出货，被去除 | ①喷漆后间隙0.6±0.10小（0.40） ②产品公模面飞漆 |  | PC SABIC 945 | 30020441003 | 31020100688 |  |  | Black |  |  |  | 30020442004 |  |  | 42.2 | 1.83 | 1 | 250T |  | 50 | 5% | 1.3842 | 60 | [5 empty] | DVT | 2020-11-02
2 |  |  | MAIN_CAOVER_INNER_BUTTOM | PVBX-3006-001 | 146363130001A | 246363010201A | 3518 |  | 1.骨位拉白 2.光泽度偏亮（规格5±2，实测7.5~8） | ①进胶口气纹 |  | PC SABIC 946 | 30020441003 | 31020100690 |  |  | Black |  |  |  | 30020442004 |  |  | 42.56 |  | 1 | 200T |  | 42 | 5% | 0.95975 | 105
3 |  |  | OUTER_SHELL_TOP | PVBX-3001-001 | 146363130004A | 246363010102A | 3521 |  | 1.Side button up骨位发白 | ①2.99±0.03和3.01尺寸NG（2.90~2.93） ②2.00±0.05尺寸NG（1.92-1.95) ③4.73+0.10/-0.05尺寸NG(4.64-4.69) |  | PC SABIC 947 | 30020441003 | 31020100688 |  |  | Black |  |  |  | 30020442004 |  |  | 35.53 | 1.83 | 1 | 250T |  | 48 | 5% | 1.3289 | 60
4 |  |  | INNER_TRAY_TOP | PVBX-3007-001 | 146363130003A | 246363010101A | 3524 |  |  |  |  | PC SABIC 948 | 30020441003 | 31020100690 |  |  | Black |  |  |  | 30020442004 |  |  | 31.61 |  | 1 | 200T |  | 42 | 5% | 0.95975 | 105
6 |  |  | Stand 底座 |  | 104287041007A | [6 empty] | PC 1250Y | 30020561004 |  |  |  | White | [8 empty] | 2 | 150 |  |  | 5% |  | 120
製錶： | 2020/11/2
Note on N4: 材料編號:表示材料出庫時的最前端的編號,如由ABS GP22黑色出庫再加工抽粒為黃色，即是出庫時的黑色材料編號；
Note on R4: 材料顏色:表示最后端的材料顏色,如由材料本色加工成桔紅色,桔紅色就是此欄的材料顏色；
Note on S4: 1.本色； 2.抽粒改性 3.色母色粉 ...
Note on T4: 表示委外加工抽粒或染色或改性加工的品號； 若是本色則無加工品號；
Note on AC4: 1.單色； 2.雙色； 3.共模； 4.RHCM； 5.氣輔； 6.其它；