## Sheet1
2023年03月29日退貨分析報告
序 號 | 日期 | 机种 | 品名 | 料号 | 銷退 數量 | 總退 回數 | 差異 數 | 責任單位(頂鈞) | 不良率 | 備註
不良原因
1 | 3/28 | F7A | COVER_FRONT_ASSY | 108400157001A | 11949 | 11949 | 0 | 1.上壳(#6)按键槽位多胶 2.#5外观发白/黑印需全检 3.产线挑选外观不良 | 100%
2 | 3/28 | F7A | COVER_BOTTOM_ASSY | 108400157002B | 15755 | 15755 | 0 | 1.酒精擦拭后印刷脱落，用酒精擦试 2.L键#4穴多胶(手感弱)需加工 3.产线挑选外观不良 | 100%
1.F7A/COVER_FRONT_ASSY 料号：108400157001A 1.上壳(#6)按键槽位多胶 2.#5外观黑印/擦花需全检 3.产线挑选外观不良 a.上壳(#6)按键槽位多胶：不良确认为在11月8夜班生产时此位置有拉模变形,工模夜班师傅在机台上省模处理,将模具特征省变形了导致客诉问题发生,因3D扫描检测未能监测到此特征,另这个位置目视不明显,品管没发现导致流出.立即将此槽位镶件烧焊放电,后续针对生产中模具异常部分,必须开立修模申请单,经模具单位主管评估修模方案后,方可进行修模,并在模具修模完成后,需标注维修位置,品管针对该尺寸量测OK后才能开机生产,同时更新3D扫描程序,追加此槽位扫描,并制作Go-No go治具并对SIP进行修改,增加治具首件巡检确认. b.发白/黑印:模具排气不好产生困气,成型后产品表面有的会出现发白/黑印现象.发白现象在成型后加工不到位,黑印不良成型时未有发现,致使不良流入后工序,成品全检遗漏,品质抽检未有发现致不良流出.已修改模具改善模具排气,增加排气槽,并对全检及品质人员进行培训,全检及品质检验时重点确认. c.产线挑出外观碰刮伤不良品报废
2.F7A/COVER_BOTTOM_ASSY 料号：108400157002B 1.酒精擦拭后印刷脱落 2.L键#4多胶需加工 3.产线挑选外观不良 a.酒精擦拭后印刷脱落: 不良品为未过UV造成.因生产过程中员工中途停线用餐,未将流水线产品清理干净,导致产品未过UV固化.因此产品未有酒精测试项目,且不良率低,品管未能检出不良所致流出。更换移机印位置由之前在烤炉前更改为UV炉前面移印.下班前移印的最后一个产品放置标识牌进行确认,待这个产品出来后方可关机关线,下班后放置隔离档板标识.修改SOP和SIP,成品包装前增加酒精100%对移印字体进行擦拭和品质首件巡检增加酒精擦拭确认. b.L键#4穴多胶(手感弱):现货与客签样品确认结构及状态一致.L键#4穴触点位有台阶(多胶),其前端位置与下壳角位有的会出现干涉出现手感弱,此L键多胶样品开发就是这样的结构,组装的成品客户有签样品,品质参照工程样品确认出货.#4L键模具已修正多胶位置,并已更新厂内工程样品,按最新样品进行品质管控. c.产线挑出外观碰刮伤不良品报废