## 11.13
2022年11月13日退貨分析報告
序 號 | 日期 | 机种 | 品名 | 料号 | 銷退 數量 | 總退 回數 | 差異 數 | 責任單位(頂鈞) | 不良率 | 備註
不良原因
1 | 11/13 | DONGLE | MAIN_HOUSING | 135362108003AR | 5305 | 5305 | 0 | 客户端组装间隙不良 | 5%
1.DONGLE/MAIN_HOUSING料号：135362108003AR 客户端组装间隙不良 原因分析：此款产品2021年模具多次修模后产品CPK尺寸未做到图面公差内，每批生产均有送样给客户组装确认送样时客户组装未反映异常但产品批量生产客户组装有5%-7%不良，现客户不同意使用交货产品退货。 改善措施：与客户沟通后现客户组装验证只有1#2#穴组装OK,内部只生产两穴交货工单做完后模具下模重新换新镶件生产送样给客户组装确认。预计11/16完成 | [10 empty] | ±
制表：梁小红